## Sheet1
1．下料件 | 技术要求 1、机械加工未注公差按QC/T 267-1999，不得有尖角毛刺，锐角倒钝； 2、未注公差的线性和角度尺寸公差按GB/T 1804-2000标准执行，粗糙C类标准执行；
2．组焊件 | 技术要求 1、焊后清除焊渣，不得有尖角毛刺，锐角倒钝; 2、所有焊缝均不得有漏焊、烧穿、裂纹、气孔、未融合、严重咬边、夹渣、熔瘤、凹坑等影响性能和外观质量的缺陷。
3．多孔板 | 技术要求 1、未注形位公差按GB/T 1184-1996-K级执行； 2、冷冲压加工件未注公差尺寸的极限偏差按QC/T268； 3、冲孔、翻边后，不允许有影响质量的裂痕、褶皱等缺陷； 4、折弯后校型；去除毛刺、飞边； 5、清除表面铁锈、氧化皮、油脂油污、灰尘、泥土、盐等污物。
4．45#轴机加件 | 技术要求 1、锐边倒钝、去毛刺； 2、未注尺寸公差按GB/T 1804-2000-m级执行； 3、未注形位公差按GB/T 1184-1996-K级执行； 4、调质处理，硬度HB220-250，整体镀锌;
5．聚甲醛注塑件技术要求 | 技术要求 1、制品满足GB/T22271.3-2016产品要求； 2、未注公差按照GB/T14486-MT7级执行，加工后去除毛刺飞边； 2、制品表面颜色、光泽必须均匀一致，不得有明显污迹、伤痕、针孔、飞边、缺料、气泡、银丝、毛刺、流痕、杂质等缺陷。
6．铸钢件技术要求 | 技术要求 1.、铸件表面非加工面的粗糙度，型砂铸造R，不大于50μm，尺寸未注公差满足GB/T1804-v要求； 2、此件为精铸件，铸造表面要求平整，不允许有残缺、砂眼、气孔、夹渣、裂纹等缺陷；3、符合GB/T11352-2009，一般工程用碳钢件质量标准； 4、未注公差的线性和角度尺寸的公差按GB/T1804-2000粗糙C等级执行； 5、退火热处理，消除内应力。
7．特殊件要求 | *号尺寸标注范围进行无损探伤，按GB/T 7233标准执行。 产品表面进行QPQ处理，硬度要求≥HV0.1 500,渗层深度大于0.3mm，耐中性盐雾试验72h。